## Hoja1
BALDOSA AMF THERMATEX STAR |  |  |  | BALDOSA AMF ECOMIN FILIGRAN
AMF THERMATEX STARcuenta con una ligerisima perforación irregular. |  |  |  | Placas de techo compuestas por lana mineral biosoluble de nueva
El techo causa un efecto discreto y despejado |  |  |  | generación, perlita, arcilla y almidón, que aportan excelentes propiedades
técnicas en lo referente a la protección al fuego, acústica, higiene y resistencia
SISTEMA |  |  |  | a la humedad.
Sistema Perfil Visible |  |  |  | La gama de techos AMF ECOMIN es ideal donde una buena calidad y un bajo
Borde Recto SK |  |  |  | coste son necesarios.
SISTEMA
Borde Biselado VT24 para suspensión de 15/16" (Normal) |  |  |  | Sistema Perfil Visible, Placas desmontables Borde Recto
| VT15 para suspensión de 9/16" (Especial) |  |  | Solamente disponible en borde recto
Tolerancias según EN 13694
Formato 610 x 610 mm, 610 x 1220 mm |  | En borde Recto y Biselado |  | Formatos 600 x 600 x 13 mm y 600 x 1200 mm x 13 mm.
Espesor / Peso 15 mm (aprox. 4,5 kg/m²) |  |  |  | Espesor / Peso 13 mm (aprox. 3,6 kg/m2)
19 mm (aprox. 5,7 kg/m²)
Color Blanco tipo RAL 9010 |  |  |  | Color Blanco tipo RAL 9010
DATOS TÉCNICOS |  |  |  | DATOS TÉCNICOS
Material clase A2-s1,d0 *según EN 13501-1 |  |  |  |  | Material clase A2-s1,d0 según DIN EN 13501-21*
Resistencia al Fuego F30-F90 según DIN 4102 parte 2 |  |  |  |  | Resistencia al fuego: REI 30, según EN13501-2
Absorción acústica EN ISO 354 |  |  |  |  | Absorción Acústica:
α w | = 0,60 según EN ISO 11654 |  |  |  | α w | = 0,55 según EN ISO 11654
NRC | = 0,60 según ASTM C 423 |  | Misma Textura, diferentes espesores |  | NRC | = 0,50 según ASTM C 423
Aislamiento Acústico Dn,c,w = 34 dB según EN 20140-9 (15 mm. espesor) |  |  | y propiedades |  | Reflexión a la luz ultra blanco tipo RAL 9010 reflectante hasta un 90%
Reflexión a la luz ultra blanco tipo RAL 9010 reflectante hasta un 90% |  |  |  |  | Conductividad térmica
Conductividad térmica λ = 0,052 - 0,057 W/mK según DIN 52612 |  |  |  |  | λ = 0,052-0,057 W/mK según DIN 52612
Estabilidad a la humedad = |  | hasta 95% Humedad Relativa |  |  | Estabilidad a la humedad hasta un 90% RH
* A2 No Combustible, s1 No desprende humos toxicos, d0 no |  |  |  |  | * A2 No Combustible, s1 No desprende humos toxicos, d0 no
gotean partículas inflamables. |  |  |  |  | gotean partículas inflamables.
VALORES DE ABSORCION ACUSTICA |  |  |  | VALORES DE ABSORCION ACUSTICA
AMF Ecomin y Thermatex ofrecen la misma textura en sus modelos Filigran y Star. La diferencia en sus espesores ofrece diferentes propiedades técnicas.
AMF Ecomin Filigran y AMF THERMATEX STAR compatibles con: Pin Hole y Sirius de OWA.